## 综合汇总
新体系方案导入综合评审汇总
结论建议
现阶段新体系原材料验证通过，但量产性能较现行体系相比，无优势。按当前量产导入情况测算： ① 新体系配方的单片成本较现行体系增加约30.13元； ② 排污（重金属废液）高于现行体系配方，排污压力加大； ③ 配液难度较高，综合当前收益与成本，建议不考虑将纳米级导入量产；
评估维度 | 关键事项 | 新体系方案 | 现行体系方案 | 差异/结果 | 评估 | 备注
原材料验证 | 主材 K1质量验证 | 连续3批均合格；纯度56.13%～95.12%，水分25.8～50.9ppm，小电池效率63.49%～76.63% | — | 原材料质量满足当前验证标准 | 通过 | XRD、SEM、纯度、水分及小电池效率均完成验证；来源：新体系导入验证报告P2-P6
工艺/性能 | 配液操作 | 底部易结块，约1小时完全溶解 | 无结晶，约5分钟完全溶解 | 新体系配液难度和时长明显增加 | 不利 | 来源：新体系导入验证报告P8
| 量产功率表现 | 参数调整后功率与现行体系差异不大 | 当前对照基准 | 暂未体现明确量产功率优势 | 基本持平 | 报告结论：工艺参数调整后新体系整体功率提升，但与现行体系差别不大；来源：P9、P33
| 膜层/材料表征 | XRD、PL表现较高，但贝壳纹增多；仍需工艺匹配 | 对照组 | 存在潜在材料特性优势，但尚未转化为明确量产收益 | 待优化 | XRD：新体系＞现行体系；SEM贝壳纹增多；报告明确提出工艺仍需匹配性调整；来源：P23-P33
成本 | 材料BOM成本（元/片） | 81.6971 | 51.4674 | 30.2297 | 不利 | 关键材料+其他BOM，均按71%良率折算；
| 合成人工（合成总量分摊，元/片） | 9.1773 | 9.2804 | -0.1031 |  | 以3天人工总费用按两类关键材料3天合成总量分摊；
| 单片总成本（元/片） | 90.87 | 60.74 | 30.13 |  | 区间差异来自两种合成人工分摊口径；当前尚未纳入合成能耗、组件生产人工及生产能耗
环保 | 重金属废液（g/片） | 239.8 | 224.36 | 15.44 | 不利 | 环保评估要求处置上限为86T（可浓缩）
| 重金属废液处置费（元/片） | 0.696 | 0.885 | -0.189 | 基本持平 | 按0.68万元/t直接折算；（目前为非浓缩处理）
| 废有机溶剂处置费（元/片） | 0 | 0.121 | -0.121 |  | 现行体系方案使用主材 K3，对应产生废有机溶剂；按0.686万元/t折算
| 废液综合处置费（元/片） | 0.696 | 0.693 | 0.003 |  | 综合处置费用基本持平；新体系表现为重金属废液增加、有机废液减少

## 成本测算
关键材料自制成本
成品材料 | 合成原料 | 用量 | 单位 | 未税单价 | 单位 | 原料成本 | 成品成本 | 备注
主材 K1 | 原料 R1 | 2432.2 | g | 0.1132308 | 元/g | 275.399948 |  | 来源：内部底表；批次产量3.7kg
| 原料 R2 | 6.107 | L | 2244.029 | 元/L | 13704.28238
| 原料 R3 | 727 | g | 0.5984145 | 元/g | 435.047325
| 溶剂 S1 | 35 | L | 57.6036 | 元/L | 2016.125838
| 溶剂 S2 | 5.8 | L | 98.3461 | 元/L | 570.407354
| 合计 | 3722 | g |  |  | 17001.26 | 4.567776 | 成品成本=原料总成本÷3722g
主材 K2 | 原料 R4 | 7.386 | kg | 309.2294 | 元/kg | 2283.967993 |  | 来源：内部底表；批次产量10.0kg
| 原料 R5 | 8.147 | kg | 1441.119 | 元/kg | 11740.79857
| 合计 | 10003 | g |  |  | 14024.77 | 1.402056 | 成品成本=原料总成本÷10003g
主材 K3 | 原料 R3 | 4.806 | kg | 598.4145 | 元/kg | 2875.979976 |  | 来源：内部底表；按实际用量复核
| 原料 R2 | 6.667 | L | 2244.029 | 元/L | 14960.93837
| 溶剂 S3 | 7 | L | 111.9956 | 元/L | 783.968875
| 溶剂 S4 | 23 | L | 46.77461 | 元/L | 1075.816111
| 合计 | 2000 | g |  |  | 19696.7 | 9.848352 | 原表为4.764元/g；原公式疑似串用7.386用量，本表按实际用量复核
单片关键材料成本
配方 | 材料 | 1L配液用量(g) | 制备组件数(片) | 单片理论用量(g/片) | 材料成本(元/g) | 良率 | 单片材料成本(元/片) | 备注
新体系配方 | 主材 K1 | 1590.354 | 181 | 8.786486 | 4.567776 | 0.8 | 50.168378 | 单片用量=1L用量÷组件数；成本按71%良率折算
| 主材 K2 | 128.72 | 181 | 0.71116 | 1.402056 | 0.8 | 1.246358
| 合计 | [5 empty] | 51.414736
现行体系配方 | 主材 K2 | 1286.978 | 207.92 | 6.189775 | 1.402056 | 0.8 | 10.848014 | 单片用量=1L用量÷组件数；成本按71%良率折算
| 主材 K3 | 432.064 | 207.92 | 2.07803 | 9.848352 | 0.8 | 25.581463 | 主材 K3使用上表复核后的自制成本
| 合计 | [5 empty] | 36.429477
合成人工成本
人工类别 | 单人单天(元) | 人数 | 天数 | 人工费(元) |  |  |  | 备注
直接人工 | 793.88 | 2 | 3 | 4763.28 |  |  |  | 2人×3天
间接人工 | 769.45 | 1 | 3 | 2308.35 |  |  |  | 1人×3天
合计 |  |  |  | 7071.63 |  |  |  | 人工总费用用于两种路线分别按3天总产能分摊
配方 | 材料 | 3天合成数量(g) | 1L配液 材料需求（g） | 1L配液对应组件数量 | 单片材料用量（g/片） | 配液支持生产组件数量 | 假设生产数量（片） | 生产所需材料（g） | 产能周期（3天/周期） | 等效周期（个） | 合成人工总成本（元） | 折算单片人工成本（元/片） | 良率 | 良率成本折算 | 人工总费用(元) | 单克人工费(元/g) | 单片理论用量(g/片) | 单片人工费(元/片) | 合计(元/片) | 备注
新体系配方 | 主材 K1 | 6979 | 1590.354 | 181 | 8.786486 | 794.287938 | 14065.75 | 123588.5 | 17.708625 | 17.708625 | 125228.8 | 8.903106 | 0.8 | 11.128883 | 7071.63 | 0.416419 | 8.786486 | 3.658861 | 3.955002 | 单克人工费=人工总费用÷路线总产能
| 主材 K2 | 10003 | 128.72 |  | 0.71116 | 14065.75 |  | 10003 | 1 | [5 empty] | 7071.63 | 0.416419 | 0.71116 | 0.296141
现行体系配方 | 主材 K2 | 10003 | 1286.978 | 207.92 | 6.189774 | 1616.052537 | 14065.75 | 87063.7975 | 8.703769 | 8.703769 | 61549.83 | 4.375866 | 0.8 | 5.469833 | 7071.63 | 0.589155 | 6.189775 | 3.646738 | 4.87102
| 主材 K3 | 2000 | 432.0646 |  | 2.078033 | 962.448599 |  | 29229.09 | 14.614544 | [5 empty] | 7071.63 | 0.589155 | 2.07803 | 1.224282
[12 empty] | 4.52724 |  | 5.65905
其他BOM材料成本
配方 | 材料 | 单片理论用量(g/片) | 未税单价(元/g) | 良率 | 单片成本(元/片) |  |  | 备注
新体系配方 | 助剂 A1 | 0.009761028 | 20.58742 | 0.8 | 0.251193 |  |  | 单片成本=理论用量×未税单价÷良率
| 助剂 A2 | 0.01626838 | 3685.352 | 0.8 | 74.943373
| 助剂 A3 | 0.01626838 | 8.955527 | 0.8 | 0.182115
| 助剂 A4 | 0.1208043 | 16.67581 | 0.8 | 2.518137
| 助剂 A5 | 0.1026302 | 11.24073 | 0.8 | 1.442048
| 助剂 A6 | 0.9298541 | 7.823219 | 0.8 | 9.093065
| 溶剂 S5 | 25.33963 | 0.1383474 | 0.8 | 4.382091
| 溶剂 S6 | 0.6761769 | 0.4529232 | 0.8 | 0.38282
| 合计 |  |  |  | 93.194842
现行体系配方 | 助剂 A1 | 0.008518715 | 20.58742 | 0.8 | 0.219223
| 助剂 A2 | 0.01419786 | 3685.352 | 0.8 | 65.405125
| 助剂 A3 | 0.01419786 | 8.955527 | 0.8 | 0.158937
| 助剂 A4 | 0.1054292 | 16.67581 | 0.8 | 2.197647
| 助剂 A5 | 0.0895682 | 11.24073 | 0.8 | 1.258515
| 助剂 A6 | 0.811509 | 7.823219 | 0.8 | 7.935766
| 溶剂 S5 | 22.11458 | 0.1383474 | 0.8 | 3.82437
| 溶剂 S6 | 0.7500967 | 0.4529232 | 0.8 | 0.42467
| 合计 |  |  |  | 81.424253
单片总成本对比（人工按合成总量分摊）
项目 | 新体系配方 | 现行体系配方 | 差异 | 备注
关键材料 | 51.414736 | 36.429477 | 14.985259 | 两种方案关键含重金属材料的单片成本，均按71%良率折算
其他BOM | 93.194842 | 81.424253 | 11.770589 | 新体系1L对应181片、现行体系1L对应207.920片，因此其他BOM单片摊销不同
材料成本 | 144.609578 | 117.85373 | 26.755848 | 关键材料与其他BOM合计总材料BOM成本
合成人工 | 3.955002 | 4.87102 | -0.916019 | 以3天人工总费用按两类关键材料3天合成总量进行分摊，折算单片合成人工成本。
单片总成本 | 148.56458 | 122.724751 | 25.839829 | 新体系单片成本增加主要来自主材 K1材料成本
相对增幅 |  |  | 0.210551 | 相对增幅=单片成本差异÷现行体系单片总成本
单片总成本对比（人工按产能折算）
项目 | 新体系配方 | 现行体系配方 | 差异 | 备注
关键材料 | 51.414736 | 36.429477 | 14.985259 | 两种方案关键含重金属材料的单片成本，均按71%良率折算
其他BOM | 93.194842 | 81.424253 | 11.770589 | 新体系1L对应181片、现行体系1L对应207.920片，因此其他BOM单片摊销不同
材料成本 | 144.609578 | 117.85373 | 26.755848 | 关键材料与其他BOM合计总材料BOM成本
合成人工 | 22.96 | 11.31 | 11.65 | 结合各关键材料3天合成产能及单片材料用量，按满足同等组件产出所需等效生产周期折算人工成本，并按71%良率折算至单片。
单片总成本 | 167.569578 | 129.16373 | 38.405848 | 新体系单片成本增加主要来自主材 K1材料成本
相对增幅 |  |  | 0.297342 | 相对增幅=单片成本差异÷现行体系单片总成本

## 关键材料自制成本
关键材料自制成本
成品材料 | 合成原料 | 用量 | 单位 | 未税单价 | 单位 | 原料成本 | 成品成本 | 备注
主材 K1 | 原料 R1 | 2432.2 | g | 0.1132308 | 元/g | 275.399948 |  | 来源：内部底表；批次产量3.7kg
| 原料 R2 | 6.107 | L | 2244.029 | 元/L | 13704.28238
| 原料 R3 | 727 | g | 0.5984145 | 元/g | 435.047325
| 溶剂 S1 | 35 | L | 57.6036 | 元/L | 2016.125838
| 溶剂 S2 | 5.8 | L | 98.3461 | 元/L | 570.407354
| 合计 | 3722 | g |  |  | 17001.26 | 4.567776 | 成品成本=原料总成本÷3722g
主材 K2 | 原料 R4 | 7.386 | kg | 309.2294 | 元/kg | 2283.967993 |  | 来源：内部底表；批次产量10.0kg
| 原料 R5 | 8.147 | kg | 1441.119 | 元/kg | 11740.79857
| 合计 | 10003 | g |  |  | 14024.77 | 1.402056 | 成品成本=原料总成本÷10003g
主材 K3 | 原料 R3 | 4.806 | kg | 598.4145 | 元/kg | 2875.979976 |  | 来源：内部底表；按实际用量复核
| 原料 R2 | 6.667 | L | 2244.029 | 元/L | 14960.93837
| 溶剂 S3 | 7 | L | 111.9956 | 元/L | 783.968875
| 溶剂 S4 | 23 | L | 46.77461 | 元/L | 1075.816111
| 合计 | 2000 | g |  |  | 19696.7 | 9.848352
单片关键材料成本
配方 | 材料 | 1L配液用量(g) | 制备组件数(片) | 单片理论用量(g/片) | 材料成本(元/g) | 良率 | 单片材料成本(元/片) | 备注
新体系配方 | 主材 K1 | 1590.354 | 181 | 8.786486 | 4.567776 | 0.8 | 50.168378 | 单片用量=1L用量÷组件数；成本按71%良率折算
| 主材 K2 | 128.72 | 181 | 0.71116 | 1.402056 | 0.8 | 1.246358
| 合计 | [5 empty] | 51.414736
现行体系配方 | 主材 K2 | 1286.978 | 207.92 | 6.189775 | 1.402056 | 0.8 | 10.848014 | 单片用量=1L用量÷组件数；成本按71%良率折算
| 主材 K3 | 432.064 | 207.92 | 2.07803 | 9.848352 | 0.8 | 25.581463 | 主材 K3使用上表复核后的自制成本
| 合计 | [5 empty] | 36.429477

## 合成人工成本
合成人工成本
人工类别 | 单人单天(元) | 人数 | 天数 | 人工费(元) | 备注
直接人工 | 793.88 | 2 | 3 | 4763.28 | 2人×3天
间接人工 | 769.45 | 1 | 3 | 2308.35 | 1人×3天
合计 |  |  |  | 7071.63 | 人工总费用用于两种路线分别按3天总产能分摊
配方 | 材料 | 3天合成数量(g) | 1L配液 材料需求（g） | 1L配液对应组件数量 | 单片材料用量（g/片） | 配液支持生产组件数量 | 假设生产数量（片） | 生产所需材料（g） | 产能周期（3天/周期） | 等效周期（个） | 合成人工总成本（元） | 折算单片人工成本（元/片） | 良率 | 良率成本折算
新体系配方 | 主材 K1 | 6979 | 1590.354 | 181 | 8.786486 | 794.287938 | 14065.75 | 123588.5 | 17.708625 | 17.708625 | 125228.8 | 8.903106 | 0.8 | 11.128883
| 主材 K2 | 10003 | 128.72 |  | 0.71116 | 14065.75 |  | 10003 | 1
现行体系配方 | 主材 K2 | 10003 | 1286.978 | 207.92 | 6.189774 | 1616.052537 | 14065.75 | 87063.7975 | 8.703769 | 8.703769 | 61549.83 | 4.375866 | 0.8 | 5.469833
| 主材 K3 | 2000 | 432.0646 |  | 2.078033 | 962.448599 |  | 29229.09 | 14.614544
[12 empty] | 4.52724 |  | 5.65905
配方 | 材料 | 3天合成数量(g) | 人工总费用(元) | 单克人工费(元/g) | 单片理论用量(g/片) | 单片人工费(元/片) | 合计(元/片) | 备注
新体系配方 | 主材 K1 | 6979 | 7071.63 | 0.416419 | 8.786486 | 3.658861 | 3.955002 | 单克人工费=人工总费用÷路线总产能
| 主材 K2 | 10003 | 7071.63 |  | 0.71116 | 0.296141
现行体系配方 | 主材 K2 | 10003 | 7071.63 | 0.589155 | 6.189774 | 3.646738 | 4.871022
| 主材 K3 | 2000 | 7071.63 |  | 2.078033 | 1.224284

## 其他BOM材料成本
其他BOM材料成本
配方 | 材料 | 单片理论用量(g/片) | 未税单价(元/g) | 良率 | 单片成本(元/片) | 备注
新体系配方 | 助剂 A1 | 0.009761028 | 20.58742 | 0.8 | 0.251193 | 单片成本=理论用量×未税单价÷良率
| 助剂 A2 | 0.01626838 | 3685.352 | 0.8 | 74.943373
| 助剂 A3 | 0.01626838 | 8.955527 | 0.8 | 0.182115
| 助剂 A4 | 0.1208043 | 16.67581 | 0.8 | 2.518137
| 助剂 A5 | 0.1026302 | 11.24073 | 0.8 | 1.442048
| 助剂 A6 | 0.9298541 | 7.823219 | 0.8 | 9.093065
| 溶剂 S5 | 25.33963 | 0.1383474 | 0.8 | 4.382091
| 溶剂 S6 | 0.6761769 | 0.4529232 | 0.8 | 0.38282
| 合计 |  |  |  | 93.194842
现行体系配方 | 助剂 A1 | 0.008518715 | 20.58742 | 0.8 | 0.219223
| 助剂 A2 | 0.01419786 | 3685.352 | 0.8 | 65.405125
| 助剂 A3 | 0.01419786 | 8.955527 | 0.8 | 0.158937
| 助剂 A4 | 0.1054292 | 16.67581 | 0.8 | 2.197647
| 助剂 A5 | 0.0895682 | 11.24073 | 0.8 | 1.258515
| 助剂 A6 | 0.811509 | 7.823219 | 0.8 | 7.935766
| 溶剂 S5 | 22.11458 | 0.1383474 | 0.8 | 3.82437
| 溶剂 S6 | 0.7500967 | 0.4529232 | 0.8 | 0.42467
| 合计 |  |  |  | 81.424253

## 废液处理
新体系
药品 | 1L (g) | 单片生产数量（g） | 重金属废水g(每生产1g材料) | 生产单片组件产生重金属废水量g
主材 K1 | 1590.354 | 8.786489 | 24.4 | 214.390324
主材 K2 | 128.7206 | 0.711164 | 36.24 | 25.772571
合计 |  |  |  | 240.162895
现行体系
药品 | 1L (g) | 单片生产数量（g） | 重金属废水g(每生产1g材料) | 生产单片组件产生重金属废水量g
主材 K2 | 1286.978 | 6.189774 | 36.24（原环保评估估算约为78.6g） | 224.31741
主材 K3 | 432.0646 | 2.078033 | /
合计 |  |  |  | 224.31741
现行体系其他废水产生量
药品 | 1L (g) | 单片生产数量（g） | 废有机溶剂g(每生产1g材料) | 生产单片组件产生废有机溶剂水量g
主材 K3 | 432.0646 | 2.078033 | 19.82 | 41.186615
重金属废水增加量 | 现行体系1GW重金属废水（kg) | 336522.2 | 减少费用需根据最后的重金属废液排放情况（0.68万元/t） | 目前减少18.22万元。
| 新体系1GW重金属废水（kg) | 359695.943237784(环保评估86t)
| 以349万片计算,增加废液量（kg) | 23173.74
废有机溶剂减少量 | 现行体系1GW废有机溶剂（kg) | 61782.22 | 预估减少约18.22万（0.686万元/t）
| 新体系1GW废有机溶剂（kg) | 0
| 以349万片计算,减少废液量（kg) | 61782.22